## Лист1
СТРОИТЕЛЬНАЯ ИЗОЛЯЦИЯ
Марка материала | Размер мм х мм | Толщина мм | ЦЕНА РУБ/м2 | ЦЕНА РУБ/м3. | Дополнительная информация
Плиты для каркасных конструкций
PAROC | 600x1200 | 50 | 100.8 | 2016 | Мягкая минераловатная плита с малым содержанием свя- зующего вещества. Применяется для термоизоляции металлических кирпичных, деревянных и бетонных конструкций во всех частях здания а также для звуковой или противопожар ной изоляции. Нагрузку нести не может Группа горючести - НГ. Другие толщины - по запросу.
|  | 75 | 151.2 | 2016
|  | 90 | 181.44 | 2016
|  | 100 | 201.6 | 2016
|  | 120 | 241.92 | 2016
|  | 150 | 302.4 | 2016
|  | 200 | 403.2 | 2016
Плиты для вентилируемых фасадов, ветрозащитные плиты
WAS 35 | 600x1200 | 30 | 163.08 | 5436 | Плиты используются для стеновых конструкций, оснащенных вентилируемым пространством, а также в колодезной кладке в фасадах зданий. Устойчивы к механическим воздействиям, обладают высокими гидрофобными свойствами. Плиты характеризуются эффективной воздухопроницаемостью и отличаются этим показателем в зависимости от предъявляемых требований - 35 и 50 10 ^ м2^Па - см. маркировку. Все плиты без покрытия являются негорючими. Группа горючести - НГ. Плиты WAS 35t снабжены покрытием из стеклохолста.Группа горючести - Г1. Могут использоваться как ветропрослойка над мягкой минераловатной плитой в стеновых и стропильных конструкциях.
|  | 40 | 217.44 | 5436
|  | 50 | 271.8 | 5436
|  | 60 | 326.16 | 5436
|  | 70 | 380.52 | 5436
|  | 80 | 434.88 | 5436
|  | 90 | 489.24 | 5436
|  | 100 | 543.6 | 5436
|  | 120 | 652.32 | 5436
|  | 140 | 761.04 | 5436
|  | 150 | 815.4 | 5436
Покрытие из стеклоткани (WAS 35t,tb)
WAS 50 | 600x1200 | 50 | 204 | 4080
|  | 60 | 244.8 | 4080
|  | 70 | 285.6 | 4080
|  | 75 | 306 | 4080
|  | 80 | 326.4 | 4080
|  | 100 | 408 | 4080
|  | 120 | 489.6 | 4080
|  | 130 | 530.4 | 4080
|  | 150 | 612 | 4080
Покрытие из стеклоткани (WAS 50t)
WAS 25 | 600x1200 | 30 | 184.38 | 6146
|  | 50 | 307.3 | 6146
|  | 70 | 430.22 | 6146
|  | 80 | 491.68 | 6146
|  | 100 | 614.6 | 6146
Покрытие из стеклоткани (WAS 25t)
WAB 10t | 1200x1800 | 20 | 236
Поставка других типоразмеров и толщин возможна по запросу.
ТЕХНИЧЕСКАЯ ИЗОЛЯЦИЯ
Марка материала | Размер мм х мм | м2 в упак. | Толщина мм | ЦЕНА РУБ/м2 | ЦЕНА РУБ/упак. | Дополнительная информация
МАТЫ ДЛЯ ИНЖЕНЕРНЫХ СИСТЕМ. ФИНЛЯНДИЯ.
PAROC Hvac Mat AluCoat (AIM) 35 кг/м3 0,034 В/мК | 900*8000 | 7.2 | 30 | 150 | 1080 | Маты с покрытием алюминиевой фольгой, усиленной стекловолокнистой сеткой. С дополнительной герметизацией швов покрытие служит пароизоляцией. Применение: теплоизоляция и защита от конденсата вентиляционных каналов. КМ1 (Г1, В1, Д1, Т1).
| 900*7250 | 6.53 | 40 | 200 | 1306
| 900*7250 | 6.53 | 50 | 249 | 1625.97
| 900*7250 | 6.53 | 60 | 300 | 1959
| 900*5560 | 5 | 70 | 352 | 1760
| 900*5560 | 5 | 80 | 403 | 2015
| 900*4450 | 4.01 | 100 | 493 | 1976.93
| 900*3350 | 30.2 | 120 | 587 | 1772.74
СТРОИТЕЛЬНАЯ ИЗОЛЯЦИЯ
Марка материала | Размер мм х мм | Толщина, мм | ЦЕНА РУБ/м2 | ЦЕНА РУБ/м3 | Дополнительная информация
Плиты для огнезащиты металлоконструкций
FPS 17 | 600x1200 | 20 | 192 | 9600 | Жесткая огнезащитная минераловатная плита с малым содержанием связующего вещеста, специально предназначенная для противопо- жарной защиты стальных конструкций и других элементов зданий. Нагрузку нести не может.
|  | 30 | 288 | 9600
|  | 40 | 384 | 9600
|  | 50 | 480 | 9600
|  | 80 | 768 | 9600
|  | 100 | 960 | 9600
Плиты для конструкций под "стяжку" (наливные полы, ж/б панели)
COS 5 | 600x1200 | 30 | 156 | 5200 | Жесткая минераловатная плита для теплоизоляции конструкций из сборного железобетона. Плиты COS отличаются показателем прочности на сжатие при 10% деформации (5 и 10кПа) и удельным весом. Группа горючести - НГ. Возможно производство плит, имеющих вентиляционные канавки и покрытие из стеклохолста. Они имеют такую же маркировку с буквенным обозначением (g, t- соответственно).
|  | 50 | 260 | 5200
|  | 80 | 416 | 5200
|  | 100 | 520 | 5200
|  | 120 | 624 | 5200
|  | 140 | 728 | 5200
COS 10 | 600x1200 | 20 | 125.36 | 6268
|  | 30 | 188.04 | 6268
|  | 50 | 313.4 | 6268
|  | 70 | 438.76 | 6268
|  | 100 | 626.8 | 6268
SSB 1 | 1200x1800 | 20 | 138 | 6900 | Жесткая минераловатная плита для устройства "наливных полов" или конструкций под "стяжку". Прочность на сжатие -12 кПа. Группа горючести - НГ.
|  | 30 | 207 | 6900
|  | 40 | 276 | 6900
|  | 50 | 345 | 6900
GRS 20 | 600x1200 | 30 | 180 | 6000 | Жесткая минераловатная плита для изоляции фундамента. Прочность на сжатие - 20 кПа. Группа горючести - НГ.
|  | 50 | 300 | 6000
|  | 80 | 480 | 6000
|  | 100 | 600 | 6000
Фасадные плиты под штукатурку
FAS 1 | 600х1200 | 50 | 322.1 | 6442 | Жесткая минераловатная плита для теплоизоляции фасадов "мокрым способом" в "тяжелых" штукатурных системах. Прочность на отрыв - более 3 кПа. Группа горючести - НГ.
|  | 80 | 515.36 | 6442
|  | 100 | 644.2 | 6442
|  | 120 | 773.04 | 6442
|  | 140 | 901.88 | 6442
FAS 3 | 600х1200 | 30 | 226.8 | 7560 | Жесткая минераловатная плита для теплоизоляции фасадов "мокрым способом" в "легких" штукатурных системах. Прочность на отрыв - более 10 кПа. Группа горючести - НГ.
|  | 40 | 302.4 | 7560
|  | 50 | 325.4 | 6508
|  | 80 | 520.64 | 6508
|  | 100 | 650.8 | 6508
|  | 120 | 780.96 | 6508
|  | 150 | 976.2 | 6508
|  | 170 | 1106.36 | 6508
FAS 4 | 600х1200 | 50 | 351.4 | 7028 | Жесткая минераловатная плита для теплоизоляции фасадов "мокрым способом" в "легких" штукатурных системах. Прочность на отрыв - более 15 кПа. Группа горючести - НГ.
|  | 80 | 562.24 | 7028
|  | 100 | 702.8 | 7028
|  | 120 | 843.36 | 7028
|  | 140 | 983.82 | 7028
|  | 150 | 1054.25 | 7028
FAL 1 | 200x1200 | 50 | 309.4 | 6188 | Ламели из жесткой минераловатной плиты для теплоизоляции фасадов "мокрым способом" в "легких" штукатурных системах. Прочность на отрыв - более 100 кПа. Группа горючести - НГ.
|  | 80 | 495.04 | 6188
|  | 100 | 618.8 | 6188
|  | 120 | 742.56 | 6188
|  | 160 | 990.08 | 6188
|  | 200 | 1237.6 | 6188
Поставка других типоразмеров и толщин возможна по запросу.
СТРОИТЕЛЬНАЯ ИЗОЛЯЦИЯ
Марка материала | Размер мм х мм | Толщина мм | ЦЕНА РУБ/м2 | ЦЕНА РУБ/м3 | Дополнительная информация
Плиты для изоляции кровли
ROS 30, ROS 30g | 1200x1800 | 40 | 252 | 6300 | Жесткие минераловатные плиты для теплоизоляции плоской кровли в двухслойных конструкциях. ROS 30g оснащена вентиляционными пазами на верхней стороне (выполняют функцию удаления влаги из конструкции) . Используются в качестве нижнего слоя.Прочность на сжатие 30 кПа. Группа горючести -НГ
|  | 50 | 315 | 6300
|  | 60 | 378 | 6300
|  | 70 | 441 | 6300
|  | 80 | 504 | 6300
|  | 90 | 567 | 6300
|  | 100 | 630 | 6300
|  | 120 | 756 | 6300
|  | 140 | 882 | 6300
|  | 150 | 945 | 6300
|  | 160 | 1008 | 6300
|  | 180 | 1134 | 6300
ROS 40 ROS 40g | 1200x1800 | 50 | 325 | 6510 | Жесткие минераловатные плиты для теплоизоляции плоской кровли в двухслойных конструкциях. ROS 40g оснащена вентиляционными пазами на верхней стороне (выполняют функцию удаления влаги из конструкции) . Используются в качестве нижнего, в отдельных случаях - единственного слоя. Прочность на сжатие 40 кПа. Группа горючести - НГ
|  | 60 | 390.6 | 6510
|  | 70 | 455.7 | 6510
|  | 80 | 520.8 | 6510
|  | 90 | 585.9 | 6510
|  | 100 | 651 | 6510
|  | 120 | 781.2 | 6510
|  | 140 | 911.4 | 6510
|  | 150 | 976.5 | 6510
|  | 180 | 1171.8 | 6510
|  | 200 | 1302 | 6510
ROS 50 | 1200x1800 | 40 | 314.64 | 7866 | Жесткая плита для теплоизоляции плоской кровли в однослойных конструкциях. Плиты выдерживают большие механические нагрузки и обладают прочностью на сжатие 50 кПа. Группа горючести - НГ.
|  | 50 | 393.3 | 7866
|  | 60 | 471.96 | 7866
|  | 70 | 550.62 | 7866
|  | 100 | 786.6 | 7866
ROS 60 | 1200x1800 | 40 | 319.2 | 7980 | Жесткая плита для теплоизоляции плоской кровли в однослойных конструкциях. Плиты выдерживают большие механические нагрузки и обладают прочностью на сжатие 60 кПа. Группа горючести - НГ.
|  | 50 | 399 | 7980
|  | 60 | 478.8 | 7980
|  | 70 | 558.6 | 7980
|  | 100 | 798 | 7980
Жесткие плиты для верхнего слоя изоляции кровли
ROB 60* | 1200x1800 | 20 | 184,80 277,20 | 9240 | Жесткие минераловатные плиты для верхнего слоя с прочностью на сжатие 80 и 60 кПа соответственно (см. маркировку). Выполняют основную несущую функцию.
|  | 30 | 277.2 | 9240
Покрытие из стеклоткани (ROB 60t) |  |  | 32
ROB 80 | 1200x1800 | 20 | 209.6 | 10480 | Группа горючести: ROB 80t,ROB 60t -Г1 В1Д1; ROB 80, ROB 60 - НГ Группа горючести: ROB 80t,ROB 60t -Г1 В1Д1; ROB 80, ROB 60 - НГ
Покрытие из стеклоткани (ROB 80t) |  |  | 32